## Sheet1
10.1检验标准
檢驗項目 | 檢驗數量 | 目標規格
微裂紋 | 全檢 | 參照《Ferrule&Cable產品處陶瓷套筒檢驗標準》 使用2.525±0.0005mm检测PIN
拉拔力 | 全檢 | 2-5N
插損 | 抽检2% | ≦0.2dB
外觀 | 全檢 | 參照《Ferrule&Cable產品處陶瓷套筒A级檢驗標準》
同心度 | 抽檢20PCS | ≦0.02mm
長度 |  | 10.1±0.1mm
外經 |  | 3.2±0.02mm
R角 |  | R0.05-0.15mm
槽寬 |  | 0.46±0.04mm
強度 |  | ≧1000Mpa
面粗度 | 抽檢 (10pcs/月) | 內孔面粗度Ra<0.2um 外表面粗度RZ<0.5um
ROHS | 抽檢 （1次/半年） | 參照公司ROHS文件要求