## Sheet1
实验室维克氏硬度计 设备参数
序号 | 厂商 | FT（中泽）
| 规格 | FV-810
1 | 核心参数 | 1.试验载荷¦(Kgf)：1/2/3/5/10/20/30/50
2 |  | 2.荷重负荷：初速120um/sec 负荷速度 60um/sec
3 |  | 3.荷重保持时间：5-99sec
4 |  | 4.压头-镜头切换：自动
5 |  | 5.对物物镜：10X、20X
6.目镜：10X
7.计测显微镜最小计测单位：X100为0.1um; X200为0.01um
8.测定参数包含：HV、HK、HBS、HBW及Kic
9.硬度换算：SAE（J-417b）、ASTM（E-140）
6 |  | 10.资料记忆：最大999组
7 | 核心元器件 | HV、HK、HBS、HBW及Kic测试模块
8 |  | 金刚石压头
9 |  | 高解析LED
12 | 需达到的目的 | 用于合金材料HV、HRA、Kic测定